## Xella material
Manufacturer | Brand | Name | Red | Green | Blue | Description | Thermal Conductivity (W/mK) | Density (kg/m3) | Heat Capacity (J/kgK) | Embodied Energy (MJ/kg) | Embodied Carbon (kgCO2/kg) | Porosity | Specific Heat | N2O Content | CO Content | CO2 Content | Height (mm) | Width (mm) | Depth (mm) | Texture Height (mm) | Texture Width (mm) | Compressive Strength Class | Compressive Strength (N/mm2) | Fire Rating | Data Source | Guid | Mortar (kg/m2) | Quantity (db/m2) | Intersection Priority | Fire Protection Class - Load bearing | Fire Protection Class - Not Load Bearing | U value | Sound Insulation
Xella | Ytong | Ytong Lambda 600x200x300 GT | 251 | 186 | 0 | Külső, belső teherhordó vagy nem teherhordó falazatokhoz. | 0.08 | 330 | 1000 | [7 empty] | 199 | 599 | 299 | 201.5 | 601.5 | P2 | 2.7 | A1 | https://www.xella.hu/hu_HU/product/ytong-lambda-600x200x300-gt/20001299 | E0C3888C-1C9F-4E24-AF28-61EDAC70D658 | 7.8 | 8.2 | 530 | REI-M 240 | EI 240 | 0.26 | 48
Xella | Ytong | Ytong Lambda 600x200x375 GT | 251 | 186 | 0 | Külső, belső teherhordó vagy nem teherhordó falazatokhoz, egy rétegű, kiegészítő hőszigetelést nem igénylő szerkezetekhez. | 0.08 | 330 | 1000 | [7 empty] | 199 | 599 | 374 | 201.5 | 601.5 | P2 | 2.7 | A1 | https://www.xella.hu/hu_HU/product/ytong-lambda-600x200x375-gt/20001297 | 6E22FD26-9083-4615-978C-D432B4EF07CC | 9.75 | 8.2 | 530 | REI-M 240 | EI 240 | 0.21 | 49
Xella | Ytong | Ytong Lambda 500x200x450 GT | 251 | 186 | 0 | Külső, belső teherhordó vagy nem teherhordó falazatokhoz, egy rétegű, kiegészítő hőszigetelést nem igénylő szerkezetekhez. | 0.08 | 330 | 1000 | [7 empty] | 199 | 499 | 449 | 201.5 | 501.5 | P2 | 2.7 | A1 | https://www.xella.hu/hu_HU/product/ytong-lambda-500x200x450-gt/20001295 | 218FA32C-643E-4C63-B0A7-8751EF684CFF | 11.7 | 9.88 | 530 | REI-M 240 | EI 240 | 0.17 | 49
Xella | Ytong | Ytong Lambda 500x200x500 GT | 251 | 186 | 0 | Külső, belső teherhordó vagy nem teherhordó falazatokhoz, egy rétegű, kiegészítő hőszigetelést nem igénylő szerkezetekhez. | 0.08 | 330 | 1000 | [7 empty] | 199 | 499 | 499 | 201.5 | 501.5 | P2 | 2.7 | A1 | https://www.xella.hu/hu_HU/product/ytong-lambda-500x200x500-gt/20001294 | DBAFEBDA-4753-4B26-9381-F917C352C217 | 13 | 9.88 | 530 | REI-M 240 | EI 240 | 0.16 | 50
Xella | Ytong | Ytong Lambda 600x200x300 NF+GT | 251 | 186 | 0 | Külső, belső teherhordó vagy nem teherhordó falazatokhoz. | 0.08 | 330 | 1000 | [7 empty] | 199 | 599 | 299 | 201.5 | 601.5 | P2 | 2.7 | A1 | https://www.xella.hu/hu_HU/product/ytong-lambda-600x200x300-nf%2Bgt/20001298 | 6108B90E-577A-4CE7-AE9B-E51856197416 | 5.72 | 8.23 | 530 | REI-M 240 | EI 240 | 0.26 | 48
Xella | Ytong | Ytong Lambda 600x200x375 NF+GT | 251 | 186 | 0 | Külső, belső teherhordó vagy nem teherhordó falazatokhoz, egy rétegű, kiegészítő hőszigetelést nem igénylő szerkezetekhez. | 0.08 | 330 | 1000 | [7 empty] | 199 | 599 | 374 | 201.5 | 601.5 | P2 | 2.7 | A1 | https://www.xella.hu/hu_HU/product/ytong-lambda-600x200x375-nf%2Bgt/20001296 | 67043123-CA92-46BA-8A19-1FA829C25573 | 7.085 | 8.23 | 530 | REI-M 240 | EI 240 | 0.21 | 49
Xella | Ytong | Ytong Classic 600x200x200 GT | 251 | 186 | 0 | Külső, belső teherhordó vagy nem teherhordó falazatokhoz. | 0.106 | 440 | 1000 | [7 empty] | 199 | 599 | 199 | 201.5 | 601.5 | P2 | 3.0 | A1 | https://www.xella.hu/hu_HU/product/ytong-classic-600x200x200-gt/20001293 | C46E1FA6-57B5-478A-A76A-FC929E4B5BBD | 5.2 | 8.2 | 530 | REI-M 180 | EI 180 | 0.49 | 45
Xella | Ytong | Ytong Classic 600x200x250 GT | 251 | 186 | 0 | Külső, belső teherhordó vagy nem teherhordó falazatokhoz. | 0.106 | 440 | 1000 | [7 empty] | 199 | 599 | 249 | 201.5 | 601.5 | P2 | 3.0 | A1 | https://www.xella.hu/hu_HU/product/ytong-classic-600x200x250-gt/20001291 | EE725FEE-A147-429F-AD0B-D6C82382D2D5 | 6.5 | 8.2 | 530 | REI-M 180 | EI 180 | 0.4 | 45
Xella | Ytong | Ytong Classic 600x200x300 GT | 251 | 186 | 0 | Külső, belső teherhordó vagy nem teherhordó falazatokhoz. | 0.106 | 440 | 1000 | [7 empty] | 199 | 599 | 299 | 201.5 | 601.5 | P2 | 3.0 | A1 | https://www.xella.hu/hu_HU/product/ytong-classic-600x200x300-gt/20001289 | 370124C2-67A8-47BE-BE08-B44B963956E5 | 7.8 | 8.2 | 530 | REI-M 240 | EI 240 | 0.33 | 47
Xella | Ytong | Ytong Classic 600x200x375 GT | 251 | 186 | 0 | Külső, belső teherhordó vagy nem teherhordó falazatokhoz. | 0.106 | 440 | 1000 | [7 empty] | 199 | 599 | 374 | 201.5 | 601.5 | P2 | 3.0 | A1 | https://www.xella.hu/hu_HU/product/ytong-classic-600x200x375-gt/20001287 | 35542E66-147D-448A-BA5F-B73B4689F79D | 9.75 | 8.2 | 530 | REI-M 240 | EI 240 | 0.27 | 50
Xella | Ytong | Ytong Classic 600x200x200 NF+GT | 251 | 186 | 0 | Külső, belső teherhordó vagy nem teherhordó falazatokhoz. | 0.106 | 440 | 1000 | [7 empty] | 199 | 599 | 199 | 201.5 | 601.5 | P2 | 3.0 | A1 | https://www.xella.hu/hu_HU/product/ytong-classic-600x200x200-nf%2Bgt/20001292 | B5CA3215-6C6C-4FA6-BCE0-FB275385D4A5 | 3.9 | 8.23 | 530 | REI-M 180 | EI 180 | 0.49 | 45
Xella | Ytong | Ytong Classic 600x200x250 NF+GT | 251 | 186 | 0 | Külső, belső teherhordó vagy nem teherhordó falazatokhoz. | 0.106 | 440 | 1000 | [7 empty] | 199 | 599 | 249 | 201.5 | 601.5 | P2 | 3.0 | A1 | https://www.xella.hu/hu_HU/product/ytong-classic-600x200x250-nf%2Bgt/20001290 | A61546CF-4466-48C6-8AC0-E29A7CBCAAE8 | 4.81 | 8.23 | 530 | REI-M 180 | EI 180 | 0.4 | 45
Xella | Ytong | Ytong Classic 600x200x300 NF+GT | 251 | 186 | 0 | Külső, belső teherhordó vagy nem teherhordó falazatokhoz. | 0.106 | 440 | 1000 | [7 empty] | 199 | 599 | 299 | 201.5 | 601.5 | P2 | 3.0 | A1 | https://www.xella.hu/hu_HU/product/ytong-classic-600x200x300-nf%2Bgt/20001288 | D2C244B7-9A7F-4BAC-AF39-B47078342AA8 | 5.72 | 8.23 | 530 | REI-M 240 | EI 240 | 0.33 | 47
Xella | Ytong | Ytong Classic 600x200x375 NF+GT | 251 | 186 | 0 | Külső, belső teherhordó vagy nem teherhordó falazatokhoz. | 0.106 | 440 | 1000 | [7 empty] | 199 | 599 | 374 | 201.5 | 601.5 | P2 | 3.0 | A1 | https://www.xella.hu/hu_HU/product/ytong-classic-600x200x375-nf%2Bgt/20001286 | CF5E8BC1-0E7A-4604-8FEA-961A6551F921 | 7.085 | 8.23 | 530 | REI-M 240 | EI 240 | 0.27 | 50
Xella | Ytong | Ytong Pve 600x200x100 | 251 | 186 | 0 | Válaszfalelem belső válaszfalak készítéséhez. | 0.106 | 440 | 1000 | [7 empty] | 199 | 599 | 99 | 201.5 | 601.5 | P2 | 3.0 | A1 | https://www.xella.hu/hu_HU/product/ytong-pve-600x200x100/20001307 | D5E051C8-41ED-4CD7-AA69-B732E635AC30 | 2.6 | 8.2 | 530 |  | EI 120
Xella | Ytong | Ytong Pve 600x200x125 | 251 | 186 | 0 | Válaszfalelem belső válaszfalak készítéséhez. | 0.106 | 440 | 1000 | [7 empty] | 199 | 599 | 124 | 201.5 | 601.5 | P2 | 3.0 | A1 | https://www.xella.hu/hu_HU/product/ytong-pve-600x200x125/20001305 | 73C0BAAC-C545-4CEC-BC4F-77D7E36DD76A | 3.25 | 8.2 | 530 |  | EI 120
Xella | Ytong | Ytong Pve 600x200x150 | 251 | 186 | 0 | Válaszfalelem belső válaszfalak készítéséhez. | 0.106 | 440 | 1000 | [7 empty] | 199 | 599 | 149 | 201.5 | 601.5 | P2 | 3.0 | A1 | https://www.xella.hu/hu_HU/product/ytong-pve-600x200x150/20001303 | 376A5A20-728F-40D7-9188-D4E76E87C458 | 3.9 | 8.2 | 530 |  | EI 120
Xella | Ytong | Ytong Pve 600x200x100 NF | 251 | 186 | 0 | Válaszfalelem belső válaszfalak készítéséhez. | 0.106 | 440 | 1000 | [7 empty] | 199 | 599 | 99 | 201.5 | 601.5 | P2 | 3.0 | A1 | https://www.xella.hu/hu_HU/product/ytong-pve-600x200x100-nf/20001306 | DDF79EBA-0C4A-42E1-B038-4B750BF40DBC | 1.56 | 8.23 | 530 |  | EI 120
Xella | Ytong | Ytong Pve 600x200x125 NF | 251 | 186 | 0 | Válaszfalelem belső válaszfalak készítéséhez. | 0.106 | 440 | 1000 | [7 empty] | 199 | 599 | 124 | 201.5 | 601.5 | P2 | 3.0 | A1 | https://www.xella.hu/hu_HU/product/ytong-pve-600x200x125-nf/20001304 | 347300DC-A272-42E3-B8C0-A3328F09292D | 1.95 | 8.23 | 530 |  | EI 120
Xella | Ytong | Ytong Pve 600x200x150 NF | 251 | 186 | 0 | Válaszfalelem belső válaszfalak készítéséhez. | 0.106 | 440 | 1000 | [7 empty] | 199 | 599 | 149 | 201.5 | 601.5 | P2 | 3.0 | A1 | https://www.xella.hu/hu_HU/product/ytong-pve-600x200x150-nf/20001302 | F253E91F-3676-425E-ABAE-BEECA1E087B8 | 2.34 | 8.23 | 530 |  | EI 120
Xella | Ytong | Ytong Pef 600x200x50 | 251 | 186 | 0 | Eléfalazó lap, gépészeti aknák elfalazásához, vagy vasbeton falak előtétfalazatához. | 0.106 | 440 | 1000 | [7 empty] | 199 | 599 | 49 | 201.5 | 601.5 | P2 | 3.0 | A1 | https://www.xella.hu/hu_HU/product/ytong-pef-600x200x50/20001309 | 3A2C4263-1F6B-4039-A669-B5699D91CA02 | 1.105 | 8.2 | 530
Xella | Ytong | Ytong Pef 600x200x75 | 251 | 186 | 0 | Eléfalazó lap, gépészeti aknák elfalazásához, vagy vasbeton falak előtétfalazatához. | 0.106 | 440 | 1000 | [7 empty] | 199 | 599 | 74 | 201.5 | 601.5 | P2 | 3.0 | A1 | https://www.xella.hu/hu_HU/product/ytong-pef-600x200x75/20001308 | DA6E7841-3347-43E8-8A6B-7EDFAFCF7476 | 1.625 | 8.2 | 530 |  | EI 120
Xella | Ytong | Ytong Start 600x200x250 GT | 251 | 186 | 0 | Lábazati hőhídmegszakító elem, a fellépő hőhídhatás csökkentése érdekében. | 0.132 | 540 | 1000 | [7 empty] | 199 | 599 | 249 | 201.5 | 601.5 | P4 | 5 | A1 | https://www.xella.hu/hu_HU/product/ytong-start-600x200x250-gt/20001301 | A4ABF7D8-CE2D-498B-981D-F1A3CE2E60CD | 6.5 | 8.2 | 530
Xella | Ytong | Ytong Start 600x200x300 GT | 251 | 186 | 0 | Lábazati hőhídmegszakító elem, a fellépő hőhídhatás csökkentése érdekében. | 0.132 | 540 | 1000 | [7 empty] | 199 | 599 | 299 | 201.5 | 601.5 | P4 | 5 | A1 | https://www.xella.hu/hu_HU/product/ytong-start-600x200x300-gt/20001300 | 7F1B7960-B850-43B9-AEC7-71B015678E46 | 7.8 | 8.2 | 530
Xella | Ytong | Ytong Forte 500x200x375 GT | 251 | 186 | 0 | Ajánlott 2-3 szintes épületek alsó szintjéhez, magasabb nyomószilárdsági igény esetén. | 0.129 | 530 | 1000 | [7 empty] | 199 | 499 | 374 | 201.5 | 501.5 | P4 | 5 | A1 | https://www.xella.hu/hu_HU/product/ytong-forte-500x200x375-gt/20001284 | A862A5B5-2099-436A-B70E-F60F53566A57 | 9.75 | 9.88 | 530 | REI-M 240 | EI 240 | 0.33 | 51
Xella | Silka | Silka Falazóelem HML 300 NF+GT | 0 | 159 | 227 | Falazóelem teherhordó vagy nem-teherhordó, külső vagy belső falazatok építéséhez. Magas nyomószilárdsága miatt a legjobb választás teherhordó falszerkezetek építésére. A magas testsűrűség kiváló hanggátlási tulajdonságokat eredményez. | 0.65 | 1600 | 1000 | [7 empty] | 199 | 333 | 300 | 201.5 | 335.5 | 10 | 14.1 | A1 | https://www.xella.hu/hu_HU/product/silka-falaz%C3%B3elem-hml-300-nf%2Bgt/20002884 | B978957B-4B43-4459-BBC7-407B4B797797 | 5.72 | 14.9 | 530 | REI-M 240 | EI 240 | 1.59 | 58
Xella | Silka | Silka Falazóelem HM 250 NF+GT | 0 | 159 | 227 | Falazóelem teherhordó vagy nem-teherhordó, külső vagy belső falazatok építéséhez. Magas nyomószilárdsága miatt a legjobb választás teherhordó falszerkezetek építésére. A magas testsűrűség kiváló hanggátlási tulajdonságokat eredményez. | 0.75 | 2000 | 1000 | [7 empty] | 199 | 248 | 250 | 201.5 | 250.5 | 20 | 20.2 | A1 | https://www.xella.hu/hu_HU/product/silka-falaz%C3%B3elem-hm-250-nf%2Bgt/20002885 | 86616BF7-8A3C-4E75-9677-CB2CE992BF4B | 4.81 | 19.8 | 530 | REI-M 240 | EI 240 | 2 | 56
Xella | Silka | Silka Falazóelem HM 200 NF+GT | 0 | 159 | 227 | Falazóelem teherhordó vagy nem-teherhordó, külső vagy belső falazatok építéséhez. Magas nyomószilárdsága miatt a legjobb választás teherhordó falszerkezetek építésére. A magas testsűrűség kiváló hanggátlási tulajdonságokat eredményez. | 0.7 | 1800 | 1000 | [7 empty] | 199 | 333 | 200 | 201.5 | 335.5 | 15 | 15.6 | A1 | https://www.xella.hu/hu_HU/product/silka-falaz%C3%B3elem-hm-200-nf%2Bgt/20002886 | 3102F377-C3F6-4F50-B0EF-A3A9F56E42D8 | 3.9 | 14.9 | 530 | REI-M 240 | EI 240 | 2.21 | 56
Xella | Silka | Silka Válaszfalelem HM 150 NF+GT | 0 | 159 | 227 | Válaszfalelem belső válaszfalak építéséhez. A magas testsűrűség kiváló hanggátlási tulajdonságokat eredményez. | 0.75 | 2000 | 1000 | [7 empty] | 199 | 333 | 150 | 201.5 | 335.5 | 20 | 23 | A1 | https://www.xella.hu/hu_HU/product/silka-v%C3%A1laszfalelem-hm-150-nf%2Bgt/20002887 | D4C1741D-3926-4C96-A453-7683D6DDE7A6 | 2.34 | 14.9 | 530 |  | EI 180 |  | 52
Xella | Silka | Silka Válaszfalelem HML 100 NF | 0 | 159 | 227 | Válaszfalelem belső válaszfalak építéséhez. A magas testsűrűség kiváló hanggátlási tulajdonságokat eredményez. | 0.6 | 1600 | 1000 | [7 empty] | 199 | 333 | 100 | 201.5 | 335.5 | 10 | 13 | A1 | https://www.xella.hu/hu_HU/product/silka-v%C3%A1laszfalelem-hml-100-nf/20002888 | 1247F671-4A6B-40DD-BC31-FAE4A8D980CE | 1.56 | 14.9 | 530 |  | EI 90 EI 120 |  | 46
Xella | Silka | Silka Válaszfalelem HMLF 100 NF | 0 | 159 | 227 | Válaszfalelem belső válaszfalak építéséhez. A magas testsűrűség kiváló hanggátlási tulajdonságokat eredményez. | 0.67 | 1600 | 1000 | [7 empty] | 249 | 333 | 100 | 251.5 | 335.5 | 15 | 18.6 | A1 | https://www.xella.hu/hu_HU/product/silka-v%C3%A1laszfalelem-hmlf-100-nf/20002889 | 5DF1E3DD-474A-420A-A575-A0D0C930C109 | 1.3 | 11.9 | 530 |  | EI 90 |  | 42
Xella | Silka | Silka Burkolóelem VF 120 | 0 | 159 | 227 | Tömör, kettősméretű tégla falazóelem kéthéjú falak külső burkolati rétegeként, lábazatburkolatok, vagy kerítések külső burkolatának építéséhez. A fózolt élek lehetővé teszik a vakolatmentes, látszó felületű falszerkezet építését. | 0.7 | 1800 | 1000 | [7 empty] | 140 | 250 | 120 | 142.5 | 252.5 | 15 | 17.9 | A1 | https://www.xella.hu/hu_HU/product/silka-burkol%C3%B3elem-vf-120/20002890 | 03EA1B2E-C5A6-42B7-AFAD-41DA68BD1EF6 | 26.5 | 26 | 530 | REI-90 | EI 120
Xella | Silka | Silka Burkolóelem Rapid120 | 0 | 159 | 227 | Kisméretű tégla elem. Kéthéjú falak külső burkolati rétegeként, lábazatburkolatok, vagy kerítések külső burkolatának kialakításához. | 0.75 | 1800 | 1000 | [7 empty] | 65 | 250 | 120 | 67.5 | 252.5 | 15 | 15 | A1 | https://www.xella.hu/hu_HU/product/silka-burkol%C3%B3elem-rapid-v-120/20002891 | 0AB156AD-2FD3-4886-83F7-CE6D254D0531 | 16.375 | 52 | 530 | REI-90 | EI 120
Xella | Multipor | Multipor hőszigetelő lap 180 | 118 | 184 | 42 | A Multipor hőszigetelő lapok ásványi szerkezetéből és kapilláraktív tulajdonságából adódóan alkalmazható belső oldali hőszigetelésként párazáró réteg beépítése nélkül, megoldást nyújt alulról hűlő födémszerkezetek (mélygarázsok, pincék, átjárók) valamint homlokzati falak külső oldali hőszigetelésére egyaránt új szerkezet építés és felújítás esetén is. | 0.043 | 115 | [8 empty] | 390 | 600 | 180 | 390 | 600 |  |  | A1 | https://www.xella.hu/hu_HU/product/multipor-%C3%A1sv%C3%A1nyi-h%C5%91szigetel%C5%91-lap/20000431 | 2D61F2A9-098C-4429-9932-BC1969928CC4 | 8 | 4.27 | 430
Xella | Multipor | Multipor hőszigetelő lap 200 | 118 | 184 | 42 | A Multipor hőszigetelő lapok ásványi szerkezetéből és kapilláraktív tulajdonságából adódóan alkalmazható belső oldali hőszigetelésként párazáró réteg beépítése nélkül, megoldást nyújt alulról hűlő födémszerkezetek (mélygarázsok, pincék, átjárók) valamint homlokzati falak külső oldali hőszigetelésére egyaránt új szerkezet építés és felújítás esetén is. | 0.043 | 115 | [8 empty] | 390 | 600 | 200 | 390 | 600 |  |  | A1 | https://www.xella.hu/hu_HU/product/multipor-%C3%A1sv%C3%A1nyi-h%C5%91szigetel%C5%91-lap/20000310 | E127D910-A338-4B54-B52F-05055307A936 | 8 | 4.27 | 430
Xella | Multipor | Multipor hőszigetelő lap 220 | 118 | 184 | 42 | A Multipor hőszigetelő lapok ásványi szerkezetéből és kapilláraktív tulajdonságából adódóan alkalmazható belső oldali hőszigetelésként párazáró réteg beépítése nélkül, megoldást nyújt alulról hűlő födémszerkezetek (mélygarázsok, pincék, átjárók) valamint homlokzati falak külső oldali hőszigetelésére egyaránt új szerkezet építés és felújítás esetén is. | 0.043 | 115 | [8 empty] | 390 | 600 | 220 | 390 | 600 |  |  | A1 | https://www.xella.hu/hu_HU/product/multipor-%C3%A1sv%C3%A1nyi-h%C5%91szigetel%C5%91-lap/20000316 | D36F9626-AFEB-44C7-8D2C-2BFDD8D2E40E | 8 | 4.27 | 430
Xella | Multipor | Multipor hőszigetelő lap 240 | 118 | 184 | 42 | A Multipor hőszigetelő lapok ásványi szerkezetéből és kapilláraktív tulajdonságából adódóan alkalmazható belső oldali hőszigetelésként párazáró réteg beépítése nélkül, megoldást nyújt alulról hűlő födémszerkezetek (mélygarázsok, pincék, átjárók) valamint homlokzati falak külső oldali hőszigetelésére egyaránt új szerkezet építés és felújítás esetén is. | 0.043 | 115 | [8 empty] | 390 | 600 | 240 | 390 | 600 |  |  | A1 | https://www.xella.hu/hu_HU/product/multipor-%C3%A1sv%C3%A1nyi-h%C5%91szigetel%C5%91-lap/20000317 | 1BA6FB93-2B6B-499A-83C6-4698A903932A | 8 | 4.27 | 430
Xella | Multipor | Multipor hőszigetelő lap 260 | 118 | 184 | 42 | A Multipor hőszigetelő lapok ásványi szerkezetéből és kapilláraktív tulajdonságából adódóan alkalmazható belső oldali hőszigetelésként párazáró réteg beépítése nélkül, megoldást nyújt alulról hűlő födémszerkezetek (mélygarázsok, pincék, átjárók) valamint homlokzati falak külső oldali hőszigetelésére egyaránt új szerkezet építés és felújítás esetén is. | 0.043 | 115 | [8 empty] | 390 | 600 | 260 | 390 | 600 |  |  | A1 | https://www.xella.hu/hu_HU/product/multipor-%C3%A1sv%C3%A1nyi-h%C5%91szigetel%C5%91-lap/20000318 | 3A4BC023-092B-42E8-A7DB-307E4AF234F3 | 8 | 4.27 | 430
Xella | Multipor | Multipor hőszigetelő lap 280 | 118 | 184 | 42 | A Multipor hőszigetelő lapok ásványi szerkezetéből és kapilláraktív tulajdonságából adódóan alkalmazható belső oldali hőszigetelésként párazáró réteg beépítése nélkül, megoldást nyújt alulról hűlő födémszerkezetek (mélygarázsok, pincék, átjárók) valamint homlokzati falak külső oldali hőszigetelésére egyaránt új szerkezet építés és felújítás esetén is. | 0.043 | 115 | [8 empty] | 390 | 600 | 280 | 390 | 600 |  |  | A1 | https://www.xella.hu/hu_HU/product/multipor-%C3%A1sv%C3%A1nyi-h%C5%91szigetel%C5%91-lap/20000319 | 1ED703BF-C1D1-4B95-AEDF-6F1D4A052B0F | 8 | 4.27 | 430
Xella | Multipor | Multipor hőszigetelő lap 300 | 118 | 184 | 42 | A Multipor hőszigetelő lapok ásványi szerkezetéből és kapilláraktív tulajdonságából adódóan alkalmazható belső oldali hőszigetelésként párazáró réteg beépítése nélkül, megoldást nyújt alulról hűlő födémszerkezetek (mélygarázsok, pincék, átjárók) valamint homlokzati falak külső oldali hőszigetelésére egyaránt új szerkezet építés és felújítás esetén is. | 0.043 | 115 | [8 empty] | 390 | 600 | 300 | 390 | 600 |  |  | A1 | https://www.xella.hu/hu_HU/product/multipor-%C3%A1sv%C3%A1nyi-h%C5%91szigetel%C5%91-lap/20000320 | 4A133F68-E253-4497-890D-91CB58A23C08 | 8 | 4.27 | 430
Xella | Multipor | Multipor hőszigetelő lap 60 | 118 | 184 | 42 | A Multipor hőszigetelő lapok ásványi szerkezetéből és kapilláraktív tulajdonságából adódóan alkalmazható belső oldali hőszigetelésként párazáró réteg beépítése nélkül, megoldást nyújt alulról hűlő födémszerkezetek (mélygarázsok, pincék, átjárók) valamint homlokzati falak külső oldali hőszigetelésére egyaránt új szerkezet építés és felújítás esetén is. | 0.045 | 115 | [8 empty] | 400 | 600 | 60 | 400 | 600 |  |  | A1 | https://www.xella.hu/hu_HU/product/multipor-%C3%A1sv%C3%A1nyi-h%C5%91szigetel%C5%91-lap/20002282 | C08A4F50-6001-48E8-BE9B-44FAA1BD6C0E | 7 | 4.16 | 430
Xella | Multipor | Multipor hőszigetelő lap 80 | 118 | 184 | 42 | A Multipor hőszigetelő lapok ásványi szerkezetéből és kapilláraktív tulajdonságából adódóan alkalmazható belső oldali hőszigetelésként párazáró réteg beépítése nélkül, megoldást nyújt alulról hűlő födémszerkezetek (mélygarázsok, pincék, átjárók) valamint homlokzati falak külső oldali hőszigetelésére egyaránt új szerkezet építés és felújítás esetén is. | 0.045 | 115 | [8 empty] | 400 | 600 | 80 | 400 | 600 |  |  | A1 | https://www.xella.hu/hu_HU/product/multipor-%C3%A1sv%C3%A1nyi-h%C5%91szigetel%C5%91-lap/20002284 | 4A6CE05F-2AA8-4A21-9313-17CA690D56CA | 7 | 4.16 | 430
Xella | Multipor | Multipor hőszigetelő lap 100 | 118 | 184 | 42 | A Multipor hőszigetelő lapok ásványi szerkezetéből és kapilláraktív tulajdonságából adódóan alkalmazható belső oldali hőszigetelésként párazáró réteg beépítése nélkül, megoldást nyújt alulról hűlő födémszerkezetek (mélygarázsok, pincék, átjárók) valamint homlokzati falak külső oldali hőszigetelésére egyaránt új szerkezet építés és felújítás esetén is. | 0.045 | 115 | [8 empty] | 400 | 600 | 100 | 400 | 600 |  |  | A1 | https://www.xella.hu/hu_HU/product/multipor-%C3%A1sv%C3%A1nyi-h%C5%91szigetel%C5%91-lap/20002286 | 50696923-1726-4146-BB07-ECE3AF5D1493 | 7 | 4.16 | 430
Xella | Multipor | Multipor hőszigetelő lap 120 | 118 | 184 | 42 | A Multipor hőszigetelő lapok ásványi szerkezetéből és kapilláraktív tulajdonságából adódóan alkalmazható belső oldali hőszigetelésként párazáró réteg beépítése nélkül, megoldást nyújt alulról hűlő födémszerkezetek (mélygarázsok, pincék, átjárók) valamint homlokzati falak külső oldali hőszigetelésére egyaránt új szerkezet építés és felújítás esetén is. | 0.045 | 115 | [8 empty] | 400 | 600 | 120 | 400 | 600 |  |  | A1 | https://www.xella.hu/hu_HU/product/multipor-%C3%A1sv%C3%A1nyi-h%C5%91szigetel%C5%91-lap/20002287 | BEC04619-298D-466A-ABB1-6FCC51F6D607 | 7 | 4.16 | 430
Xella | Multipor | Multipor hőszigetelő lap 150 | 118 | 184 | 42 | A Multipor hőszigetelő lapok ásványi szerkezetéből és kapilláraktív tulajdonságából adódóan alkalmazható belső oldali hőszigetelésként párazáró réteg beépítése nélkül, megoldást nyújt alulról hűlő födémszerkezetek (mélygarázsok, pincék, átjárók) valamint homlokzati falak külső oldali hőszigetelésére egyaránt új szerkezet építés és felújítás esetén is. | 0.045 | 115 | [8 empty] | 400 | 600 | 150 | 400 | 600 |  |  | A1 | https://www.xella.hu/hu_HU/product/multipor-%C3%A1sv%C3%A1nyi-h%C5%91szigetel%C5%91-lap/20002290 | 843AA516-F342-411C-BB3A-05FFB5F685C2 | 7 | 4.16 | 430